## Hinweis
Bemessungshilfe Schöck Combar® V 2.3 / Februar 2023 Inhalt und Hinweise
Versionshistorie
| Diese Bemessungshilfe dient als Ergänzung zur Bemessungssoftware FRILO B2, in der Schöck Combar® implementiert ist. |  | V 2.0 / Januar 2015: Zusammenführung der Einzelbemessungsblätter in eine Datei
| Weitere Informationen zur Bemessungssoftware FRILO B2 erhalten Sie unter www.schoeck.com/de/schoeck-integration-frilo und www.frilo.eu/produkte/stahlbetonbemessung. |  | V 2.2 / April 2020: Hinzufügen vom Durchmesser 32 mm für gerade Stäbe
V 2.3 / Februar 2023: Hinzufügen von Rissbreitenbewehrung, Biegetragfähigkeit und Edelstahlbügel bei Querkrafttragfähigkeit
Inhalt
Berechnung der Mindestbewehrung
Umberechnung der Rissbreitenbewehrung
Berechnung der Biegetragfähigkeit
Berechnung der Querkrafttragfähigkeit
Berechnung der Verankerungs- und Übergreifungslängen gerader Stäbe
Berechnung der Verankerungs- und Übergreifungslängen gebogener Stäbe
Ermittlung der Anzahl von Klippsen
Ermittlung der Anzahl von Abstandshaltern
Benutzungshinweis
Eingabefeld
Zwischenergebnis
Endergebnis
Kontakt
Schöck Combar®
Tellistrasse 90
CH-5000 Aarau
+41 62 834 00 10
info-ch@schoeck.com
https://www.schoeck.com/de-ch/combar
Rechtliche Hinweise: Diesese Bemessungshilfe darf nicht verändert werden. Technische Änderungen vorbehalten. Wir weisen darauf hin, dass es nach dem Stand der Technik nicht möglich ist, Software so zu erstellen, dass sie in allen Kombinationen und Anwendungen fehlerfrei arbeitet. Wir übernehmen daher keinerlei Haftung für Richtigkeit und Vollständigkeit der mit der Schöck-Software berechneten Bemessungen und Ergebnisse, d.h. Sie bleiben als Anwender und Nutzer für die Fehlerfreiheit der mittels dieser Software berechneten Ergebnisse allein verantwortlich! Wir empfehlen, die Schöck-Software, wie jede andere Software, vor dem tatsächlichen Einsatz umfassend in einer nicht kritischen Umgebung im Echtbetrieb zu testen, weisen aber ausdrücklich darauf hin, dass Sie in jedem Fall gehalten bleiben, die Eingabewerte und die Bemessungsergebnisse zu kontrollieren und anhand aktueller Unterlagen (Normen, Zulassungen, Produktbeschreibungen) auf Fehlerfreiheit zu prüfen.

## Mindestbewehrung
Ermittlung der Mindestbewehrung von Schöck Combar® Gemäß AbZ Z-1.6-238
I. | Bauvorhaben
| Bauvorhaben: |  |  |  |  | Nr. | Datum:
| Bauteil: |  |  |  |  | Pos.
| Kunde: |  |  |  |  | Erstellt von:
II. | Eingabewerte
Bauteil
| Höhe | h | 300 | [mm]
| Breite | b | 1000 | [mm] |  |  |  | Ø [mm] | 8 | 12 | 16 | 20 | 25 | 32 |  | fyGFKd/fcd:
|  | Øf | 20 | [mm] |  |  |  | Af [mm²] | 50.3 | 113 | 201 | 314 | 491 | 804 |  | 337
| Betondeckung | cv | 25 | [mm]
Betonkennwerte
| Betongüte |  | C 25/30 |  |  |  |  | Betongüte | fck [N/mm²] | fcm [N/mm²] | fctm [N/mm²] | fcd [N/mm²] | Ec0m [N/mm²] | Ecm [N/mm²] | fyd/fcd | fyGFKd/fcd
[8 empty] | C 16/20 | 16 | 24 | 1.9 | 9.1 | 27400 | 23400 | 50 | 0
| stat. Nutzhöhe | d | 265 | [mm] |  |  |  | C 20/25 | 20 | 28 | 2.2 | 11.3 | 28800 | 24900 | 38.4 | 0
| innerer Hebelarm | z | 238.5 | [mm] | z = ca. 0,9 * d |  |  | C 25/30 | 25 | 33 | 2.6 | 14.2 | 30500 | 26700 | 30.7 | 0
[8 empty] | C 30/37 | 30 | 38 | 2.9 | 17 | 31900 | 28300 | 25.6 | 0
[8 empty] | C 35/45 | 35 | 43 | 3.2 | 19.8 | 33300 | 29900 | 21.9 | 0
| Widerstandsm. | WI | 0.015 | [m³] | Zustand I |  |  | C 40/50 | 40 | 48 | 3.5 | 22.7 | 34500 | 31400 | 19.2 | 0
[8 empty] | C 45/55 | 45 | 53 | 3.8 | 25.5 | 35700 | 32800 | 17.1 | 0
|  | fctm | 2.6 | [N/mm²] |  |  |  | C 50/60 | 50 | 58 | 4.1 | 28.3 | 36800 | 34300 | 15.3 | 0
|  | Mcr | 39 | [kNm] | Mcr = fctm x WI
|  | σf | 481.4 | [N/mm²]
[8 empty] | Ec0m | nach DIN 1045-1 Tabelle 9 (vgl. DAfStb Heft 525)
[8 empty] | Ecm | nach DAfStb Heft 525
|  | Af,min = | 339.6801 | [mm²] | Af,min = Mcr / σf / z

## Rissbreitenbewehrung
Ermittlung der Rissbreitenbewehrung von Schöck Combar® Durch näherungsweise Umrechnung von BSt-Rissbreitenbewehrung
I. | Bauvorhaben
| Bauvorhaben: |  |  |  | Nr. | Datum:
| Bauteil: |  |  |  | Pos.
| Kunde: |  |  |  | Erstellt von:
II. | Eingabewerte
Betonstahl
| Durchmesser | ØBSt | 12 | [mm]
| E-Modul | EBSt | 200000 | [N/mm²]
| Rissbreite | wk,BSt | 0.3 | [mm]
| Erforderliche Rissbreitenbewehrung | ABSt | 10 | [cm²/m]
Combar
| Durchmesser | ØCombar | 12 | [mm]
| E-Modul | ECombar | 60000 | [N/mm²]
| Rissbreite | wk,Combar | 0.3 | [mm]
| Umrechnungsfaktor BSt - Combar | - | 1.8257 | [-]
| Erforderliche Rissbreitenbewehrung | ACombar | 18.2574 | [cm²/m]
Bemerkungen: Combar®-Stäbe rosten nicht. Eine Begrenzung der Rissbreiten zum Schutz der Bewehrung ist nicht erforderlich. Die AbZ Combar® begrenzt die Rissbreite quer zum Stab wk,⊥ quer ≤ 0,4 mm und parallel zum Stab wk,II ≤ 0,2 mm (nur im Bereich von Verankerungen). Eine reine Rissbewehrung aus BSt 500 kann mit den genannten Formeln näherungsweise auf eine Combar®-Bewehrung umgerechnet werden. Wie bei Betonstahl verhält sich der Gesamtschlupf am Stabende in einem Verbundversuch quadratisch zur aufgebrachten Spannung σ. Außerdem ist die Rissbreite wk proportional zum E-Modul des Bewehrungsstabes und zum Stabdurchmesser ⌀. Das exakte Verfahren zur Bestimmung der Rissbreite erfolgt entsprechend DIN EN 1992-1-1, Abschnitt 7.3.4 mit leichten Änderungen nach der Combar Zulassung Z.-1.6-238.

## Biegetragfähigkeit
Ermittlung der Biegetragfähigkeit Schöck Combar® Gemäß AbZ Z-1.6-238
I. | Bauvorhaben
| Bauvorhaben: |  |  |  |  | Nr. |  | Datum:
| Bauteil: |  |  |  |  | Pos.
| Kunde: |  |  |  |  | Erstellt von:
II. | Eingabewerte
Bauteil
| Höhe | h | 240 | [mm]
| Breite | b | 1000 | [mm] | [5 empty] | Ø [mm] | 8 | 12 | 16 | 20 | 25 | 32 |  | fyGFKd/fcd:
| Durchmesser Biegebewehrung | Øf | 8 | [mm] | [5 empty] | Af [mm²] | 50.3 | 113 | 201 | 314 | 491 | 804 |  | 337
| Anzahl Stäbe | n | 3 | [-]
| Betondeckung bis Biegebewehrung | cv | 25 | [mm]
Betonkennwerte
| Betongüte |  | C 20/25 | [6 empty] | Betongüte | fck [N/mm²] | fcm [N/mm²] | fctm [N/mm²] | fcd [N/mm²] | Ec0m [N/mm²] | Ecm [N/mm²] | fyd/fcd | fyGFKd/fcd
[10 empty] | C 16/20 | 16 | 24 | 1.9 | 9.1 | 27400 | 23400 | 50 | 0
| Einwirkendes Moment | MEd | 100 | [kNm] | [5 empty] | C 20/25 | 20 | 28 | 2.2 | 11.3 | 28800 | 24900 | 38.4 | 0
| Einwirkende Normalkraft | NEd | 0 | [kN] | [5 empty] | C 25/30 | 25 | 33 | 2.6 | 14.2 | 30500 | 26700 | 30.7 | 0
[10 empty] | C 30/37 | 30 | 38 | 2.9 | 17 | 31900 | 28300 | 25.6 | 0
| stat. Nutzhöhe | d | 211 | [mm] | [5 empty] | C 35/45 | 35 | 43 | 3.2 | 19.8 | 33300 | 29900 | 21.9 | 0
| innerer Hebelarm | zs1 | 91 | [mm] | = h/2 - cv - df |  |  |  |  | C 40/50 | 40 | 48 | 3.5 | 22.7 | 34500 | 31400 | 19.2 | 0
[10 empty] | C 45/55 | 45 | 53 | 3.8 | 25.5 | 35700 | 32800 | 17.1 | 0
| Bemessungsmoment | MEd1 | 100 | [kNm] | [5 empty] | C 50/60 | 50 | 58 | 4.1 | 28.3 | 36800 | 34300 | 15.3 | 0
| Bezogenes Moment | 0,4 < µEd1 > 0,001 | 0.19877 | [-]
| Omega | ω1 | 0.2254 | [-]
[10 empty] | Ec0m | nach DIN 1045-1 Tabelle 9 (vgl. DAfStb Heft 525)
[10 empty] | Ecm | nach DAfStb Heft 525
| Erforderliche Längsbewehrung | erf. As = | 12.0771 | [cm²] | £ | vorh. As = | 150.7964 | [mm²] | ✓
ω-Tafel für die Bemessung im GZT
[10 empty] | Ed1 | 1 |  |  | c2 ‰ | s1 ‰ | fyd N/mm2 | Ed1
| Mü1 |  |  | Mü2 ist ... Von Mü1 | Mü2 |  |  |  |  | 0.001 | 0.001 | 0.017 | 0.994 | -0.123 | 7.25 | 435 | 0.001 | 1
| 0.2 | 51 | -0.0012273 | unterhalb | 0.19 |  |  |  |  | 0.002 | 0.002 | 0.024 | 0.992 | -0.175 | 7.25 | 435 | 0.002 | 2
| w1 |  |  |  | w2 |  |  |  |  | 0.003 | 0.003 | 0.029 | 0.99 | -0.217 | 7.25 | 435 | 0.003 | 3
| 0.227 | unteres w1 |  |  | 0.214 | oberes w1 |  |  |  | 0.004 | 0.0041 | 0.034 | 0.989 | -0.252 | 7.25 | 435 | 0.004 | 4
[10 empty] | 0.005 | 0.0051 | 0.038 | 0.987 | -0.283 | 7.25 | 435 | 0.005 | 5
| Kontrolle von w mit sverweis(WAHR): |  | 0.214 | [6 empty] | 0.006 | 0.0061 | 0.041 | 0.986 | -0.311 | 7.25 | 435 | 0.006 | 6
|  |  | w1 am nächsten | [6 empty] | 0.007 | 0.0071 | 0.045 | 0.985 | -0.338 | 7.25 | 435 | 0.007 | 7
[10 empty] | 0.008 | 0.0081 | 0.048 | 0.984 | -0.363 | 7.25 | 435 | 0.008 | 8
[10 empty] | 0.009 | 0.0092 | 0.051 | 0.983 | -0.387 | 7.25 | 435 | 0.009 | 9
[10 empty] | 0.01 | 0.0102 | 0.053 | 0.982 | -0.409 | 7.25 | 435 | 0.01 | 10
[10 empty] | 0.011 | 0.0112 | 0.056 | 0.981 | -0.431 | 7.25 | 435 | 0.011 | 11
[10 empty] | 0.012 | 0.0122 | 0.059 | 0.98 | -0.452 | 7.25 | 435 | 0.012 | 12
[10 empty] | 0.013 | 0.0133 | 0.061 | 0.979 | -0.472 | 7.25 | 435 | 0.013 | 13
[10 empty] | 0.014 | 0.0143 | 0.063 | 0.978 | -0.491 | 7.25 | 435 | 0.014 | 14
[10 empty] | 0.015 | 0.0153 | 0.066 | 0.978 | -0.51 | 7.25 | 435 | 0.015 | 15
[10 empty] | 0.016 | 0.0164 | 0.068 | 0.977 | -0.529 | 7.25 | 435 | 0.016 | 16
[10 empty] | 0.017 | 0.0174 | 0.07 | 0.976 | -0.547 | 7.25 | 435 | 0.017 | 17
[10 empty] | 0.018 | 0.0184 | 0.072 | 0.975 | -0.564 | 7.25 | 435 | 0.018 | 18
[10 empty] | 0.019 | 0.0195 | 0.074 | 0.975 | -0.582 | 7.25 | 435 | 0.019 | 19
[10 empty] | 0.02 | 0.0205 | 0.076 | 0.974 | -0.598 | 7.25 | 435 | 0.02 | 20
[10 empty] | 0.025 | 0.0258 | 0.086 | 0.971 | -0.679 | 7.25 | 435 | 0.025 | 21
[10 empty] | 0.03 | 0.031 | 0.094 | 0.967 | -0.753 | 7.25 | 435 | 0.03 | 22
[10 empty] | 0.035 | 0.0363 | 0.102 | 0.965 | -0.824 | 7.25 | 435 | 0.035 | 23
[10 empty] | 0.04 | 0.0416 | 0.11 | 0.962 | -0.892 | 7.25 | 435 | 0.04 | 24
[10 empty] | 0.045 | 0.0469 | 0.117 | 0.959 | -0.957 | 7.25 | 435 | 0.045 | 25
[10 empty] | 0.05 | 0.0523 | 0.123 | 0.957 | -1.021 | 7.25 | 435 | 0.05 | 26
[10 empty] | 0.055 | 0.0576 | 0.13 | 0.954 | -1.083 | 7.25 | 435 | 0.055 | 27
[10 empty] | 0.06 | 0.063 | 0.136 | 0.952 | -1.143 | 7.25 | 435 | 0.06 | 28
[10 empty] | 0.065 | 0.0684 | 0.142 | 0.95 | -1.203 | 7.25 | 435 | 0.065 | 29
[10 empty] | 0.07 | 0.0739 | 0.148 | 0.947 | -1.262 | 7.25 | 435 | 0.07 | 30
[10 empty] | 0.075 | 0.0794 | 0.154 | 0.945 | -1.321 | 7.25 | 435 | 0.075 | 31
[10 empty] | 0.08 | 0.0849 | 0.16 | 0.943 | -1.379 | 7.25 | 435 | 0.08 | 32
[10 empty] | 0.085 | 0.0904 | 0.165 | 0.941 | -1.437 | 7.25 | 435 | 0.085 | 33
[10 empty] | 0.09 | 0.0959 | 0.171 | 0.938 | -1.495 | 7.25 | 435 | 0.09 | 34
[10 empty] | 0.095 | 0.101 | 0.176 | 0.936 | -1.552 | 7.25 | 435 | 0.095 | 35
[10 empty] | 0.1 | 0.107 | 0.182 | 0.934 | -1.61 | 7.25 | 435 | 0.1 | 36
[10 empty] | 0.105 | 0.113 | 0.187 | 0.932 | -1.669 | 7.25 | 435 | 0.105 | 37
[10 empty] | 0.11 | 0.118 | 0.192 | 0.929 | -1.727 | 7.25 | 435 | 0.11 | 38
[10 empty] | 0.115 | 0.124 | 0.198 | 0.927 | -1.787 | 7.25 | 435 | 0.115 | 39
[10 empty] | 0.12 | 0.13 | 0.203 | 0.925 | -1.847 | 7.25 | 435 | 0.12 | 40
[10 empty] | 0.125 | 0.136 | 0.208 | 0.922 | -1.908 | 7.25 | 435 | 0.125 | 41
[10 empty] | 0.13 | 0.141 | 0.214 | 0.92 | -1.969 | 7.25 | 435 | 0.13 | 42
[10 empty] | 0.135 | 0.147 | 0.219 | 0.918 | -2.032 | 7.25 | 435 | 0.135 | 43
[10 empty] | 0.14 | 0.153 | 0.224 | 0.915 | -2.096 | 7.25 | 435 | 0.14 | 44
[10 empty] | 0.145 | 0.159 | 0.23 | 0.913 | -2.162 | 7.25 | 435 | 0.145 | 45
[10 empty] | 0.15 | 0.165 | 0.235 | 0.91 | -2.229 | 7.25 | 435 | 0.15 | 46
[10 empty] | 0.16 | 0.177 | 0.246 | 0.905 | -2.367 | 7.25 | 435 | 0.16 | 47
[10 empty] | 0.17 | 0.189 | 0.257 | 0.899 | -2.512 | 7.25 | 435 | 0.17 | 48
[10 empty] | 0.18 | 0.201 | 0.269 | 0.894 | -2.663 | 7.25 | 435 | 0.18 | 49
[10 empty] | 0.19 | 0.214 | 0.28 | 0.888 | -2.822 | 7.25 | 435 | 0.19 | 50
[10 empty] | 0.2 | 0.227 | 0.292 | 0.882 | -2.989 | 7.25 | 435 | 0.2 | 51
[10 empty] | 0.21 | 0.24 | 0.304 | 0.876 | -3.164 | 7.25 | 435 | 0.21 | 52
[10 empty] | 0.22 | 0.253 | 0.316 | 0.87 | -3.348 | 7.25 | 435 | 0.22 | 53
[10 empty] | 0.228 | 0.264 | 0.326 | 0.865 | -3.5 | 7.25 | 435 | 0.228 | 54
[10 empty] | 0.24 | 0.28 | 0.346 | 0.856 | -3.5 | 6.605 | 396 | 0.24 | 55
[10 empty] | 0.25 | 0.295 | 0.364 | 0.849 | -3.5 | 6.118 | 367 | 0.25 | 56
[10 empty] | 0.26 | 0.309 | 0.382 | 0.841 | -3.5 | 5.666 | 340 | 0.26 | 57
[10 empty] | 0.27 | 0.324 | 0.4 | 0.834 | -3.5 | 5.247 | 315 | 0.27 | 58
[10 empty] | 0.28 | 0.339 | 0.419 | 0.826 | -3.5 | 4.856 | 291 | 0.28 | 59
[10 empty] | 0.29 | 0.355 | 0.438 | 0.818 | -3.5 | 4.49 | 269 | 0.29 | 60
[10 empty] | 0.3 | 0.371 | 0.458 | 0.81 | -3.5 | 4.146 | 249 | 0.3 | 61
[10 empty] | 0.31 | 0.387 | 0.478 | 0.801 | -3.5 | 3.823 | 229 | 0.31 | 62
[10 empty] | 0.32 | 0.404 | 0.499 | 0.793 | -3.5 | 3.517 | 211 | 0.32 | 63
[10 empty] | 0.33 | 0.421 | 0.52 | 0.784 | -3.5 | 3.228 | 194 | 0.33 | 64
[10 empty] | 0.34 | 0.439 | 0.542 | 0.774 | -3.5 | 2.953 | 177 | 0.34 | 65
[10 empty] | 0.35 | 0.458 | 0.565 | 0.765 | -3.5 | 2.692 | 162 | 0.35 | 66
[10 empty] | 0.36 | 0.477 | 0.589 | 0.755 | -3.5 | 2.442 | 147 | 0.36 | 67
[10 empty] | 0.37 | 0.497 | 0.614 | 0.745 | -3.5 | 2.203 | 132 | 0.37 | 68
[10 empty] | 0.38 | 0.518 | 0.64 | 0.734 | -3.5 | 1.973 | 118 | 0.38 | 69
[10 empty] | 0.39 | 0.54 | 0.667 | 0.723 | -3.5 | 1.751 | 105 | 0.39 | 70
[10 empty] | 0.4 | 0.563 | 0.695 | 0.711 | -3.5 | 1.535 | 92 | 0.4 | 71

## Querkrafttragfähigkeit
Berechnung der Querkrafttragfähigkeit von Schöck Combar® Nach M. Kurth, J. Hegger (Bauingenieur Band 88, Oktober 2013)
I. | Bauvorhaben
| Bauvorhaben: |  |  |  |  | Nr. |  | Datum:
| Bauteil: |  |  |  |  | Pos.
| Kunde: |  |  |  |  | Erstellt von:
II. | Eingabewerte
| M: | 50 |  | V: | 50 |  | Beton: | C25/30 | g c = | 1.5
| h: | 360 |  | b w: | 1000 |  | f ck = | 25 | f cm = | 33 | Basiswerte für die Berechnung
| Längsbewehrung: |  | 5 | Æ | 12 |  | A fl = | 565.4867 | Afl - nur Biegezugbewehrung! |  | Beton | fck [N/mm²] | fcm [N/mm²] |  | gerade Stäbe |  | Combar Bügel |  |  |  | NR BSt Bügel
|  |  | E fl: | 60000 |  |  | d = | 288 | = h - c v - d Bügel - 1/2 · d Stab |  | C20/25 | 20 | 28 |  | Ø [mm] | Af [mm²] | Ø [mm] | Ø Kern [mm] | Af [mm²] |  | Ø [mm] | Af [mm²]
|  |  | c v: | 50 |  |  | r l = | 0.0019635 | = A fl / d / b w |  | C25/30 | 25 | 33 |  | 8 | 50.2655 | 12 | 11.6 | 105.6832 |  | 6 | 28.2743
[7 empty] | z = | 259.2 | =0,9 x d |  | C30/37 | 30 | 38 |  | 12 | 113.0973 | 16 | 15.6 | 191.1345 |  | 8 | 50.2655
| Querkraftbewehrung: |  |  | 100 Jahre | [6 empty] | C35/45 | 35 | 43 |  | 16 | 201.0619 | 20 | 19.1 | 286.5211 |  | 10 | 78.5398
[11 empty] | C40/50 | 40 | 48 |  | 20 | 314.1593 |  |  |  |  | 12 | 113.0973
|  | Bügel: | Material | Combar | [6 empty] | C45/55 | 45 | 53 |  | 25 | 490.8739 |  |  |  |  | 14 | 153.938
|  |  | 1 | Øcombar | 16 |  | A fw (Bü) = | 191.1345 | Anzahl Schenkel pro Schnitt! |  | C50/60 | 50 | 58 |  | 32 | 804.2477
|  |  |  | ØBSt | 12 | [5 empty] | C55/67 | 55 | 63 |  |  |  |  | f fd,w (DKB)
|  |  | E fw: | 50000 |  |  | r w (Bü) = | 0.0019113 |  |  | C60/75 | 60 | 68 |  | DKB |  |  | aus Dauerstandversuchen
|  |  | E s: | 150000 | [6 empty] | C70/85 | 70 | 78 |  | Ø [mm] | Af [mm²] |  | Ø [mm] | f fd,w [N/mm²]
|  |  | s w: | 100 |  |  | a fw (Bü) = | 1911.345 | f fd,w (Bü) = | 160 | C80/95 | 80 | 88 |  | 12 | 113.0973 |  | 12 | 200
[11 empty] | C90/105 | 90 | 98 |  | 16 | 201.0619 |  | 16 | 200
|  | DKB: | 0 | Æ | 25 |  | A fw (DKB) = | 0 | Anzahl DKB pro Schnitt! | [5 empty] | 20 | 314 |  | 20 | 200
|  |  | E fw: | 60000 |  |  | r w (DKB) = | 0 | [6 empty] | 25 | 490.8739 |  | 25 | 166
|  |  | s w: | 250 |  |  | a fw (DKB) = | 0 | f fd,w (DKB) = | 166 |  |  |  |  | 32 | 804.2477 |  | 32 | 130
III. | ohne Querkraftbewehrung
nach AbZ Combar®:
Bügel
[18 empty] | Zeit | Combar | BSt
[18 empty] | 100 Jahre | 160 | 435
[18 empty] | 5 Jahre | 200 | 435
| b = | 1 | [8 empty] | V Rd,ct = | 55.2652 |  | 100.1%
| k = | 1.8333
| V Rd,c = | 55.2354 | ≥ | VEd = | 50 | ✓
IV. | mit Querkraftbewehrung
[5 empty] | VRd,c | nach Gleichung Teil III. (Querkrafttragfähigkeit ohne Querkraftbewehrung)
[5 empty] | a fw | Querschnittsfläche der Querkraftbewehrung = A fw / s w
[5 empty] | f fd,w | Bemessungswert Zugfestigkeit der Querkraftbewehrung |  |  |  | f fd,w £ e fd,w · E fw
[5 empty] | e fd,w | Bemessungswert der maximalen Dehnung der Querkraftbewehrung
[5 empty] | EI* | Vereinfachte Bauteilbiegesteifigkeit |  |  | EI* = E fl · A fl (0.8 · d)²
[5 empty] | θ | Druckstrebenwinkel
| EI* = | 1.8011
| e fd,w = | 2.4201 | e fd,w £ 7 ‰ | 2.4201
| f fd,w (Bügel) = | 121.0037 |  | 121.0037
| f fd,w (DKB) = | 145.2044 |  | 145.2044
| θ = | 50 | 20° £ θ £ 50° | 54.6981
| tan θ = | 1.1918
| cot θ = | 0.8391
| V Rd,f (Bügel) = | 50.3021
| V Rd,f (DKB) = | 0
| V Rd,f = | 50.3021 | £ | max. V Rd,f = | 962.9429
| V Rd = | 105.5375 | ≥ | VEd = | 50 | ✓ | f cm | mittlere Zylinderdruckfestigkeit des Betons
Bemerkungen: Dieses Bemessungskonzept ist nur für Querkraftbewehrung die senkrecht zur Bauteilachse (a = 90°) steht gültig! Das Bemessungskonzept wurde an der RWTH Aachen entwickelt und basiert auf einer umfangreichen Versuchsreihe unter Einsatz verschiedener Glasfaser-Bewehrungsstäbe sowie der Auswertung einer Reihe weiterer externer Versuche an Bauteilen mit Glasfaserbewehrung. [M. Kurth, J. Hegger: Zur Querkrafttragfähigkeit von Betonbauteilen mit Faserverbundkunststoff-Bewehrung - Ableitung eines Bemessungsansatzes; Bauingenieur Band 88, Oktober 2013]. Verfasser des Excel-Blattes: Schöck Bauteile GmbH.
Note on D15: Anzahl Stäbe der Biegezugbewehrung
Note on D22: Anzahl der Schenkel pro Schnitt
Note on D28: Anzahl der DKB pro Schnitt. Wenn Bügel aus NR BSt, dann kein Ansatz von DKB!
Note on E16: Mittelwert E-Modul: Gerade Stäbe: 60000 Gebogene Stäbe: 50000
Note on E24: Mittelwert des E-Moduls
Note on E25: Mittelwert des E-Moduls
Note on E29: Mittelwert des E-Moduls
Note on W30: bei gleicher Dehnung wie BSt 500

## Verankerungslänge Gerade Stäbe
Verankerungs- und Übergreifungslängen von Schöck Combar® Gerade Stäbe nach EC2 und AbZ Combar®
I. | Bauvorhaben
| Bauvorhaben: |  |  |  | Nr. |  | Datum:
| Bauteil: |  |  |  | Pos.
| Kunde: |  |  |  | Erstellt von:
II. | Eingabewerte
[10 empty] | Ø [mm] | 8 | 12 | 16 | 20 | 25 | 32
[10 empty] | Af [mm²] | 50.3 | 113 | 201 | 314 | 491 | 804
| Combar®, gerader Stab : |  | 60 | GPa
| Bemessungswert Dauerzugfestigkeit f fd: |  | 445 | N/mm²
| Betonqualität (EC2) : |  | C 25/30 | [-] | [5 empty] | Betongüte | fbd [N/mm²] Combar® |  | fbd [N/mm²] Stahl | Verbundbereich |  |  | Ø [mm] | α 6
| Verbundbereich : |  | 1 | [-] |  |  |  | mäßiger Verbund ø8-ø25 |  | C 16/20 | 1.77 | 1.36 | 2 | 1 | 1 |  | 8 | 1.4
| Beton-Verbundspannung , f bd guter Verbund: |  | 2.26 | N/mm² |  |  |  | 1.78 | N/mm² | C 20/25 | 2.03 | 1.56 | 2.33 | 2 | 0.7 |  | 12 | 1.4
| η1 |  | 1 |  |  | guter Verbund ø32 |  | mäßiger Verbund ø32 |  | C 25/30 | 2.26 | 1.74 | 2.69 |  |  |  | 16 | 2
| Stabdurchmesser df : |  | 25 | mm |  | 1.74 | N/mm² | 1.37 | N/mm² | C 30/37 | 2.33 | 1.79 | 3.05 |  |  |  | 20 | 2
| Stab-Endausbildung, α1: |  | 1 | [-] | [5 empty] | C 35/45 | 2.39 | 1.84 | 3.38 |  |  |  | 25 | 2
| Zug-Stoßart α6: |  | 2 | [-] | [5 empty] | C 40/50 | 2.45 | 1.89 | 3.38 |  |  |  | 32 | 2
[10 empty] | C 45/55 | 2.51 | 1.93 | 3.38
III. | Langzeit-Werte für Schöck Combar® |  | guter Verbundbereich (1) |  |  | mäßiger Verbundbereich (2) |  |  |  | C 50/60 | 2.58 | 1.98 | 3.38
| vorhandene Spannung | σf | 357 | N/mm²
|  | f fd | 445 | N/mm²
| Ausnutzung |  | 80.2247 | % |  |  | 80.2247 | % | [9 empty] | fyGFKd/fcd:
| Grundverankerungsmaß | l b,rqd | 1230.6416 | mm |  | l b,rqd | 1562.5 | mm | [9 empty] | 337
| lb,min | >10 ds (13df) | 250 | mm |  | >14 ds (18ds) | 350 | mm
| lb,min | 0,3*a1*lb,rqd | 369.1925 | mm |  | 0,3*a1*lb,rqd | 468.75 | mm |  | Betongüte | fck [N/mm²] | fcm [N/mm²] | fctm [N/mm²] | fcd [N/mm²] | Ec0m [N/mm²] | Ecm [N/mm²] | fyd/fcd | fyGFKd/fcd
| l bd |  | 987.2788 | mm |  |  | 1253.5112 | mm |  | C 16/20 | 16 | 24 | 1.9 | 9.1 | 27400 | 23400 | 50 | 0
| Verankerungslänge | l bd | 988 | mm |  | l bd | 1254 | mm |  | C 20/25 | 20 | 28 | 2.2 | 11.3 | 28800 | 24900 | 38.4 | 0
| l o,min | >20 cm | 200 | mm |  | >20 cm | 200 | mm |  | C 25/30 | 25 | 33 | 2.6 | 14.2 | 30500 | 26700 | 30.7 | 0
| l o,min | >15 ds | 375 | mm |  | >15 ds | 375 | mm |  | C 30/37 | 30 | 38 | 2.9 | 17 | 31900 | 28300 | 25.6 | 0
| l o,min | 0,3*a1*a6*lb,rqd | 738.385 | mm |  | 0,3*a1*a6*lb,rqd | 937.5 | mm |  | C 35/45 | 35 | 43 | 3.2 | 19.8 | 33300 | 29900 | 21.9 | 0
| l o |  | 1976 | mm |  |  | 2508 | mm |  | C 40/50 | 40 | 48 | 3.5 | 22.7 | 34500 | 31400 | 19.2 | 0
| Übergreifungslänge | l o | 1976 | mm |  | l o | 2508 | mm |  | C 45/55 | 45 | 53 | 3.8 | 25.5 | 35700 | 32800 | 17.1 | 0
[10 empty] | C 50/60 | 50 | 58 | 4.1 | 28.3 | 36800 | 34300 | 15.3 | 0
IV. | Betonstahl, bzw. Kurzzeit-Werte | Betonstahl |  |  |  | Combar Kurzzeit-Werte (5 Jahre)
|  |  | Ergebnisse für den oben gewählten Verbundbereich | [6 empty] | Ec0m | nach DIN 1045-1 Tabelle 9 (vgl. DAfStb Heft 525)
[10 empty] | Ecm | nach DAfStb Heft 525
| Beton-Verbundspannung , f bd guter Verbund: |  | 2.69 | N/mm²
| Grundverankerungsmaß | l b,rqd | 1034 | mm
| lb,min | >10 ds | 250 | mm | [5 empty] | gem. AbZ bei mäßigem Verbund
| lb,min | 0,3*a1*lb | 310.2 | mm | [5 empty] | Betongüte | fbd [N/mm²] Combar® | ø32
| l bd |  | 829.5236 | mm | [5 empty] | C 16/20 | 1.32 | 0.99
| Verankerungslänge | l bd | 830 | mm |  | l bd | 909 | mm |  | C 20/25 | 1.53 | 1.18
| l o,min | l o,min (>20 cm) | 200 | mm | [5 empty] | C 25/30 | 1.78 | 1.37
| l o,min | l o,min (>15 ds) | 375 | mm | [5 empty] | C 30/37 | 2.01 | 1.54
| l o,min | l o,min(0,3*a1*a6*lb) | 620.4 | mm | [5 empty] | C 35/45 | 2.23 | 1.71
| l o |  | 1660 | mm | [5 empty] | C 40/50 | 2.34 | 1.8
| Übergreifungslänge | l o, maßgebend | 1660 | mm |  | l o, maßgebend | 1818 | mm |  | C 45/55 | 2.46 | 1.89
[10 empty] | C 50/60 | 2.58 | 1.98
Note on E21: Zugstoß bei >30%: 1,40 bei ds < 16 mm 2,00 bei ds >= 16 mm
Note on E25: vorhandene Spannung eingeben
Note on E28: lb = (d/4) x (fyd/fbd)
Note on E43: lb = (d/4) x (fyd/fbd)
Note on I28: lb = (d/4) x (fyd/fbd)
Note on S21: empfohlener Wert
Note on S22: empfohlener Wert
Note on S23: empfohlener Wert

## Verankerungslänge GebogeneStäbe
Verankerungs- und Übergreifungslängen von Schöck Combar® Gebogene Stäbe nach EC2
I. | Bauvorhaben
| Bauvorhaben: |  |  |  | Nr. | Datum:
| Bauteil: |  |  |  | Pos.
| Kunde: |  |  |  | Erstellt von:
II. | Eingabewerte |  | 100 Jahre (Bügel) |  |  |  | 5 Jahre (Bügel)
[9 empty] | Ø [mm] |  | 12 | 16 | 20
[9 empty] | Af [mm²] |  | 113 | 201 | 314
| Combar®, gebogener Stab : |  | 50 | GPa
| Bemessungswert Dauerzugfestigkeit f fd: |  | 160 | N/mm² | Bemessungswert Kurzzeitzugfestigkeit f fd: |  | 200 | N/mm²
| Betonqualität (EC2) : |  | C 25/30 | [-] |  |  |  |  | Betongüte | fbd [N/mm²] Combar® |  |  | Verbundbereich |  |  | Ø [mm] | α 6
| Verbundbereich : |  | 1 | [-] |  |  |  |  | C 16/20 | 1.77 |  |  | 1 | 1 |  | 8 | 1.4
| Beton-Verbundspannung , f bd guter Verbund: |  | 2.3 | N/mm² |  |  |  |  | C 20/25 | 2.03 |  |  | 2 | 0.7 |  | 12 | 1.4
| η1 |  | 1 | [5 empty] | C 25/30 | 2.3 | [5 empty] | 16 | 2
| Stabdurchmesser df : |  | 16 | mm |  |  |  |  | C 30/37 | 2.3 | [5 empty] | 20 | 2
| Stab-Endausbildung, α1: |  | 1 | [-] |  |  |  |  | C 35/45 | 2.3 | [5 empty] | 25 | 2
| Zug-Stoßart α6: |  | 2 | [-] |  |  |  |  | C 40/50 | 2.3 | [5 empty] | 32 | 2
[9 empty] | C 45/55 | 2.3
III. | Langzeit-Werte für Schöck Combar® |  | 100 Jahre (Bügel) |  |  |  | 5 Jahre (Bügel) |  | C 50/60 | 2.3
| vorhandene Spannung | σf | 160 | N/mm² |  |  | 200
|  | f fd | 160 | N/mm² |  |  | 200 | N/mm²
| Ausnutzung |  | 100 | % |  |  | 100 | % | [8 empty] | fyGFKd/fcd:
| Grundverankerungsmaß | l b,rqd | 279 | mm |  | l b,rqd | 348 | mm | [8 empty] | 337
| lb,min | >10 ds (14ds) | 160 | mm |  | >10 ds (14ds) | 160 | mm
| lb,min | 0,3*a1*lb,rqd | 83.7 | mm |  |  | 104.4 | mm | Betongüte | fck [N/mm²] | fcm [N/mm²] | fctm [N/mm²] | fcd [N/mm²] | Ec0m [N/mm²] | Ecm [N/mm²] | fyd/fcd | fyGFKd/fcd
| l bd |  | 279 | mm |  |  | 348 | mm | C 16/20 | 16 | 24 | 1.9 | 9.1 | 27400 | 23400 | 50 | 0
| Verankerungslänge | l bd | 279 | mm |  | l bd | 348 | mm | C 20/25 | 20 | 28 | 2.2 | 11.3 | 28800 | 24900 | 38.4 | 0
| l o,min | >20 cm | 200 | mm |  |  | 200 | mm | C 25/30 | 25 | 33 | 2.6 | 14.2 | 30500 | 26700 | 30.7 | 0
| l o,min | >15 ds | 240 | mm |  |  | 240 | mm | C 30/37 | 30 | 38 | 2.9 | 17 | 31900 | 28300 | 25.6 | 0
| l o,min | 0,3*a1*a6*lb,rqd | 167.4 | mm |  |  | 208.8 | mm | C 35/45 | 35 | 43 | 3.2 | 19.8 | 33300 | 29900 | 21.9 | 0
| l o |  | 558 | mm |  |  | 696 | mm | C 40/50 | 40 | 48 | 3.5 | 22.7 | 34500 | 31400 | 19.2 | 0
| Übergreifungslänge | l o | 558 | mm |  | l o | 696 | mm | C 45/55 | 45 | 53 | 3.8 | 25.5 | 35700 | 32800 | 17.1 | 0
[9 empty] | C 50/60 | 50 | 58 | 4.1 | 28.3 | 36800 | 34300 | 15.3 | 0
[9 empty] | Ec0m | nach DIN 1045-1 Tabelle 9 (vgl. DAfStb Heft 525)
[9 empty] | Ecm | nach DAfStb Heft 525
Note on E20: 1,0 gerade 0,7 Haken
Note on E21: Zugstoß bei >30%: 1,40 bei ds < 16 mm 2,00 bei ds >= 16 mm
Note on E25: vorhandene Spannung eingeben
Note on E28: lb = (d/4) x (fyd/fbd)
Note on J28: lb = (d/4) x (fyd/fbd)

## Anzahl Klipps
Anzahl von Klippsen für eine Lage Flächenbewehrung Beliebiger Grundriss
I. | Bauvorhaben
| Bauvorhaben: |  |  | Nr. | Datum:
| Bauteil: |  |  | Pos.
| Kunde: |  |  | Erstellt von:
II. | Eingabewerte
| Grundrissfläche A = | 16 | [m²]
| Umfang U = | 16 | [m]
| Stababstand a = | 0.2 | [m]
| Sprungzahl t = | 3
| Anzahl Klipps Σn = | 213.3333 | Stck
a = Abstand der Stäbe (Achsmaß)
Bsp.: Sprungzahl t = 3
> Klippverbindung an jedem 3. Kreuzungspunkt
Σn = (A / (a² * t)) + U / a
A [m²]= Grunsrissfläche
U [m]= Umfang
Anordnung der Klippse bei Sprungzahl t=3

## Anzahl Abstandshalter
Anzahl von Abstandshaltern zwischen 2 Lagen Flächenbewehrung
I. | Bauvorhaben
| Bauvorhaben: |  |  | Nr. | Datum:
| Bauteil: |  |  | Pos.
| Kunde: |  |  | Erstellt von:
II. | Eingabewerte
| Grundrissfläche A | 10 | [m²]
| Anzahl Abstandshalter / m² | 4 | Stck
| Bauteildicke | 200 | [mm]
| Betondeckung oben | 25 | [mm]
| Betondeckung unten | 25 | [mm]
Bewehrung obere Lage
| 1. Lage | 8 | Ø [mm]
| 2.Lage | 8 | Ø [mm]
Bewehrung untere Lage
| 1. Lage | 8 | Ø [mm]
| 2.Lage | 8 | Ø [mm]
| Höhe der Abstandshalter | 118 | [mm]
| Anzahl Abstandshalter | 40 | Stck
| Anzahl Abstandshalter / Rohr | 16 | Stck
| Anzahl der 2m-Rohre | 2.5 | Stck
A [m²]= Grunsrissfläche